## Blad1
Hur du får fram alla densiteter & volymer mm. på din asflatmassa!
Blå fält innehåller Formler! Fylli ljusbruna celler endast.
|  | Ingångsvärden | Sort
C4 | B-halt | 4.8 | Vikt-%
C5 | Stenhalt | 95.2 | Vikt-% |  |  |  | I exemplet till vänster!
C6 | Skrymdens | 2.397 | g/cm3 |  |  | 1 kg skrymmande asfaltmassa | 0.4171882 | liter
C7 | Kompaktdens | 2.537 | g/cm3 |  |  | 1 kg kompakt asfaltmassa | 0.3941663 | liter
C8 | Densitet bitumen | 1.02 | Kg/Lit
| Komp-Densitet fibrer | 0.1 | Kg/Lit
Beräknade värden
C11 | Hålrumshalt bel. | 5.518329 | Vol-%
C12 | Skrymd.stenskelett | 2.281944 | g/cm3
C13 | Kompdens. stenm. | 2.742666 | g/cm3
C14 | Hålrumshalt stenskelett | 16.79833 | Vol-%
C15 | Asfalltfyllt hålrum | 67.14954 | Vol-%
C16 | Volym stenmaterial | 83.20167 | Vol-%
C17 | Volym bitumen | 11.28 | Vol-%
| ev.Volym fibrer | 7.611 | Vol-%
Enligt: Ib Finn Christensen/SKANSKA 1980 ca.
Fyll i de tre bruna inunder -och få fram hålrumsdensiteterna för tex receptet!
| Bmdl- | Stenmtrl- | Antaget | Kompakt- | Skrymdens.
| halt | densitet | Mrsh-hålr. | densitet | 100 % Msh.
| 6.2 | 2.66 | 2.5 | 2.418872 | 2.3584
| Sammanställt av: | Thomas Magnusson
TeMaKon AB